## Couples de serrage exact
Couples de serrage pour vis métalliques classe 8.8 légèrement lubrifiées | [7 empty] | Donnés à titre indicatif
Les paramètres en orange sont modifiables
! Les coefficients de frottement peut varier fortement en fonction des matériaux, de leur état de surface et de la lubrification ! | [8 empty] | ©Copyright Olivier ADLER 2026
[12 empty] | Coefficient de frottement filet (μf) | 0.11
Diamètre nominal | Pas en mm | Couple de serrage max | Couple de serrage max | Section résistante | Angle d'hélice | Diamètre moyen | F traction max | F arrachage filet | F appui max | F max | Tan λ | Coefficient de frottement appui (μt) | 0.075
|  | Formule simplifiée | Formule avancée | [8 empty] | Coefficient de frottement global | 0.15
3 | 0.35 | 1.372317 | 1.323906 | 5.605872 | 2.300962 | 2.772668 | 3049.594 | 4824.972 | 4094.961 | 3049.594 | 0.04018096
3 | 0.5 | 1.231551 | 1.240333 | 5.030844 | 3.404618 | 2.67524 | 2736.779 | 4655.429 | 4094.961 | 2736.779 | 0.05949184 | Limite de résistance élastique Re | 640
4 | 0.5 | 3.196036 | 3.105822 | 9.791776 | 2.479624 | 3.67524 | 5326.726 | 8527.493 | 7479.504 | 5326.726 | 0.04330464 | Pourcentage de contrainte admissible | 85%
4 | 0.7 | 2.865375 | 2.906134 | 8.778722 | 3.59619 | 3.545336 | 4775.625 | 8226.082 | 7479.504 | 4775.625 | 0.0628479 | Contrainte admissible en traction | 544
5 | 0.5 | 6.578389 | 6.253691 | 16.1235 | 1.949715 | 4.67524 | 8771.186 | 13559.68 | 11869.36 | 8771.186 | 0.03404209 | Longueur d'engagement (% du diamètre) | 100%
5 | 0.8 | 5.78648 | 5.794939 | 14.18255 | 3.252973 | 4.480384 | 7715.306 | 12994.54 | 11869.36 | 7715.306 | 0.05683618 | Facteur de sécurité cisaillement | 2
6 | 0.75 | 10.78662 | 10.48215 | 22.0315 | 2.479624 | 5.51286 | 11985.13 | 19186.86 | 17264.52 | 11985.13 | 0.04330464 | Contrainte admissible en cisaillement | 184.64
6 | 1 | 9.852406 | 9.922666 | 20.12338 | 3.404618 | 5.35048 | 10947.12 | 18621.71 | 17264.52 | 10947.12 | 0.05949184 | Facteur de sécurité appui | 3
8 | 0.75 | 27.29492 | 25.80375 | 41.81208 | 1.820047 | 7.51286 | 22745.77 | 34863.5 | 31070.77 | 22745.77 | 0.0317765 | Pression admissible en appui | 213.3333
8 | 1 | 25.56828 | 24.84658 | 39.1671 | 2.479624 | 7.35048 | 21306.9 | 34109.97 | 31070.77 | 21306.9 | 0.04330464 | Diamètre intérieur d'appui | 0.4
8 | 1.25 | 23.89806 | 23.85683 | 36.60854 | 3.168296 | 7.1881 | 19915.05 | 33356.45 | 31070.77 | 19915.05 | 0.05535362 | Diamètre extérieur d'appui | 2
10 | 1 | 52.62711 | 50.02953 | 64.49401 | 1.949715 | 9.35048 | 35084.74 | 54238.74 | 48898.26 | 35084.74 | 0.03404209
10 | 1.25 | 49.93806 | 48.52848 | 61.1986 | 2.479624 | 9.1881 | 33292.04 | 53296.83 | 48898.26 | 33292.04 | 0.04330464
10 | 1.5 | 47.31951 | 46.98669 | 57.9896 | 3.028151 | 9.02572 | 31546.34 | 52354.92 | 48898.26 | 31546.34 | 0.05290047 | Formule avancée du couple de serrage
12 | 1.25 | 90.15674 | 86.02392 | 92.07184 | 2.036777 | 11.1881 | 50087.08 | 77877.72 | 70746.99 | 50087.08 | 0.03556344
12 | 1.5 | 86.29296 | 83.85721 | 88.12598 | 2.479624 | 11.02572 | 47940.53 | 76747.43 | 70746.99 | 47940.53 | 0.04330464
12 | 1.75 | 82.51379 | 81.64162 | 84.26654 | 2.9354 | 10.86334 | 45841 | 75617.15 | 70746.99 | 45841 | 0.05127726
14 | 1.5 | 142.2808 | 136.1163 | 124.5456 | 2.099268 | 13.02572 | 67752.78 | 105780.5 | 96616.96 | 67752.78 | 0.03665554
14 | 2 | 131.8779 | 130.151 | 115.4394 | 2.869478 | 12.70096 | 62799.02 | 103143.1 | 96616.96 | 62799.02 | 0.05012375
16 | 1.5 | 218.3594 | 206.43 | 167.2483 | 1.820047 | 15.02572 | 90983.08 | 139454 | 126508.2 | 90983.08 | 0.0317765
16 | 2 | 204.5463 | 198.7726 | 156.6684 | 2.479624 | 14.70096 | 85227.62 | 136439.9 | 126508.2 | 85227.62 | 0.04330464
18 | 1.5 | 317.6049 | 297.4644 | 216.2342 | 1.606367 | 17.02572 | 117631.4 | 177768 | 160420.6 | 117631.4 | 0.02804374
18 | 2.5 | 282.7039 | 278.0505 | 192.4727 | 2.782007 | 16.3762 | 104705.1 | 170986.3 | 160420.6 | 104705.1 | 0.04859337
20 | 1.5 | 443.0935 | 411.8856 | 271.5034 | 1.437579 | 19.02572 | 147697.8 | 220722.6 | 198354.3 | 147697.8 | 0.02509576
20 | 2.5 | 399.5044 | 388.2278 | 244.7944 | 2.479624 | 18.3762 | 133168.1 | 213187.3 | 198354.3 | 133168.1 | 0.04330464
22 | 1.5 | 597.9016 | 552.3597 | 333.0557 | 1.300884 | 21.02572 | 181182.3 | 268317.6 | 240309.2 | 181182.3 | 0.02270861
22 | 2.5 | 544.6624 | 524.0527 | 303.3993 | 2.2365 | 20.3762 | 165049.2 | 260028.9 | 240309.2 | 165049.2 | 0.03905413
24 | 2 | 752.8411 | 705.1008 | 384.4164 | 1.606367 | 22.70096 | 209122.5 | 316032.1 | 286285.4 | 209122.5 | 0.02804374
24 | 3 | 690.3437 | 670.8576 | 352.5039 | 2.479624 | 22.05144 | 191762.1 | 306989.7 | 286285.4 | 191762.1 | 0.04330464
27 | 2 | 1092.215 | 1014.437 | 495.7401 | 1.418942 | 25.70096 | 269682.6 | 402521.2 | 362789.4 | 269682.6 | 0.02477027
27 | 3 | 1012.164 | 971.7042 | 459.4064 | 2.182987 | 25.05144 | 249917.1 | 392348.6 | 362789.4 | 249917.1 | 0.03811875
30 | 2 | 1520.7 | 1402.931 | 621.2009 | 1.270677 | 28.70096 | 337933.3 | 499451.5 | 448341.3 | 337933.3 | 0.02218113
30 | 3.5 | 1372.317 | 1323.906 | 560.5872 | 2.300962 | 27.72668 | 304959.4 | 482497.2 | 448341.3 | 304959.4 | 0.04018096
33 | 2 | 2048.679 | 1879.581 | 760.7989 | 1.150461 | 31.70096 | 413874.6 | 606823 | 542940.9 | 413874.6 | 0.02008203
33 | 3.5 | 1867.601 | 1784.976 | 693.5535 | 2.076514 | 30.72668 | 377293.1 | 588173.2 | 542940.9 | 377293.1 | 0.03625789
36 | 3 | 2540.839 | 2379.715 | 864.937 | 1.606367 | 34.05144 | 470525.7 | 711072.1 | 646588.4 | 470525.7 | 0.02804374
36 | 4 | 2399.204 | 2303.299 | 816.7226 | 2.182987 | 33.40192 | 444297.1 | 697508.6 | 646588.4 | 444297.1 | 0.03811875
La formule simplifiée, courament utilisée :
est une approximation. Elle donne des valeurs de couple légèrement trop importantes pour les filetages fins en ne tenant pas compte de l'angle d'hélice du filetage.
Si le couple de serrage maximal admissible est bien proportionnel à l’effort de serrage admissible, ce dernier n’est pas uniquement déterminé par la contrainte admissible et la section résistante de la vis comme indiqué dans cette formule.
En réalité, l'effort de serrage maximum est le minimum des limites en traction de la vis, en arrachage du filet et en pression maximum sous tête. Également, le pas de la vis influence non seulement la section résistante, mais aussi (dans une moindre mesure) la conversion couple–effort via l’angle d’hélice.
Pour les assemblages vissés courants, la contribution de l'angle d'hélice dans la conversion couple–effort reste faible, ce qui explique son masquage dans la formule approchée courante par un coefficient de frottement global.
𝑪=𝑲⋅𝑭⋅𝒅

## Couples de serrage approché
Couples de serrage pour vis métalliques en N.m | [5 empty] | Donnés à titre indicatif |  |  |  |  | ©Copyright Olivier ADLER 2026
|  |  | Matériaux ou classe de qualité | [10 empty] | Coefficient de frottement K |  | 0.18
Diamètre en mm | Pas en mm | Section résistante en mm² | Inox A2 | 3.6 | 4.6 | 4.8 | 5.6 | 5.8 | 6.8 | 8.8 | 9.8 | 10.9 | 12.9
Pour une vis acier non lubrifiée K ≈ 0,15 à 0,25
3 | 0.5 | 5.030844 | 0.8557466 | 0.3422987 | 0.4563982 | 0.6085309 | 0.5704978 | 0.7606637 | 0.9127964 | 1.217062 | 1.369195 | 1.711493 | 2.053792
4 | 0.7 | 8.778722 | 1.991014 | 0.7964056 | 1.061874 | 1.415832 | 1.327343 | 1.76979 | 2.123748 | 2.831664 | 3.185622 | 3.982028 | 4.778434 | Pour une vis acier légèrement lubrifiée K ≈ 0,10 à 0,15
5 | 0.8 | 14.18255 | 4.020752 | 1.608301 | 2.144401 | 2.859202 | 2.680502 | 3.574002 | 4.288803 | 5.718403 | 6.433204 | 8.041505 | 9.649806
6 | 1 | 20.12338 | 6.845973 | 2.738389 | 3.651186 | 4.868247 | 4.563982 | 6.085309 | 7.302371 | 9.736495 | 10.95356 | 13.69195 | 16.43034 | Limite de résistance élastique
8 | 1.25 | 36.60854 | 16.60564 | 6.642254 | 8.856339 | 11.80845 | 11.07042 | 14.76056 | 17.71268 | 23.6169 | 26.56902 | 33.21127 | 39.85352 | Classe | Re en MPa
10 | 1.5 | 57.9896 | 32.8801 | 13.15204 | 17.53605 | 23.38141 | 21.92007 | 29.22676 | 35.07211 | 46.76281 | 52.60816 | 65.7602 | 78.91224 | 3.6 | 180
12 | 1.75 | 84.26654 | 57.33495 | 22.93398 | 30.57864 | 40.77152 | 38.2233 | 50.9644 | 61.15728 | 81.54304 | 91.73592 | 114.6699 | 137.6039 | 4.6 | 240
14 | 2 | 115.4394 | 91.63577 | 36.65431 | 48.87241 | 65.16321 | 61.09051 | 81.45402 | 97.74482 | 130.3264 | 146.6172 | 183.2715 | 219.9258 | 4.8 | 320
16 | 2 | 156.6684 | 142.1296 | 56.85183 | 75.80244 | 101.0699 | 94.75305 | 126.3374 | 151.6049 | 202.1399 | 227.4073 | 284.2592 | 341.111 | 5.6 | 300
18 | 2.5 | 192.4727 | 196.4376 | 78.57505 | 104.7667 | 139.689 | 130.9584 | 174.6112 | 209.5335 | 279.378 | 314.3002 | 392.8753 | 471.4503 | 5.8 | 400
20 | 2.5 | 244.7944 | 277.5968 | 111.0387 | 148.0516 | 197.4022 | 185.0646 | 246.7527 | 296.1033 | 394.8044 | 444.1549 | 555.1937 | 666.2324 | 6.8 | 480
22 | 2.5 | 303.3993 | 378.4603 | 151.3841 | 201.8455 | 269.1273 | 252.3068 | 336.4091 | 403.6909 | 538.2546 | 605.5364 | 756.9205 | 908.3046 | 8.8 | 640
24 | 3 | 352.5039 | 479.6873 | 191.8749 | 255.8332 | 341.111 | 319.7916 | 426.3887 | 511.6665 | 682.222 | 767.4997 | 959.3747 | 1151.25 | 9.8 | 720
27 | 3 | 459.4064 | 703.3053 | 281.3221 | 375.0962 | 500.1282 | 468.8702 | 625.1603 | 750.1923 | 1000.256 | 1125.289 | 1406.611 | 1687.933 | 10.9 | 900
30 | 3.5 | 560.5872 | 953.5588 | 381.4235 | 508.5647 | 678.0863 | 635.7059 | 847.6079 | 1017.129 | 1356.173 | 1525.694 | 1907.118 | 2288.541 | 12.9 | 1080
33 | 3.5 | 693.5535 | 1297.708 | 519.0832 | 692.1109 | 922.8145 | 865.1386 | 1153.518 | 1384.222 | 1845.629 | 2076.333 | 2595.416 | 3114.499 | Inox A2 | 450
36 | 4 | 816.7226 | 1667.094 | 666.8376 | 889.1168 | 1185.489 | 1111.396 | 1481.861 | 1778.234 | 2370.978 | 2667.351 | 3334.188 | 4001.026
Formule "ingénieur" du couple de serrage
Filetages fins |  |  | ! Le coefficient de frottement peut varier fortement en fonction des matériaux, de leur état de surface et de la lubrification !
C : couple de serrage (N·m)
|  |  | Matériaux ou classe de qualité | [10 empty] | K : coefficient de frottement global
Diamètre en mm | Pas en mm | Section résistante en mm² | Inox A2 | 3.6 | 4.6 | 4.8 | 5.6 | 5.8 | 6.8 | 8.8 | 9.8 | 10.9 | 12.9 | F : effort de serrage (en Newton)
3 | 0.35 | 5.605872 | 0.9535588 | 0.3814235 | 0.5085647 | 0.6780863 | 0.6357059 | 0.8476079 | 1.017129 | 1.356173 | 1.525694 | 1.907118 | 2.288541
4 | 0.5 | 9.791776 | 2.220775 | 0.8883099 | 1.184413 | 1.579218 | 1.480516 | 1.974022 | 2.368826 | 3.158435 | 3.55324 | 4.441549 | 5.329859 | σ : contrainte admissible en pourcentage de la limite élastique
5 | 0.5 | 16.1235 | 4.571013 | 1.828405 | 2.437874 | 3.250498 | 3.047342 | 4.063123 | 4.875747 | 6.500997 | 7.313621 | 9.142026 | 10.97043 | Pourcentage de contrainte admissible |  | 70%
6 | 0.75 | 22.0315 | 7.495115 | 2.998046 | 3.997394 | 5.329859 | 4.996743 | 6.662324 | 7.994789 | 10.65972 | 11.99218 | 14.99023 | 17.98828 | As : section résistante de la vis (section de traction)
8 | 0.75 | 41.81208 | 18.96596 | 7.586383 | 10.11518 | 13.4869 | 12.64397 | 16.85863 | 20.23035 | 26.97381 | 30.34553 | 37.93192 | 45.5183
8 | 1 | 39.1671 | 17.7662 | 7.106479 | 9.475305 | 12.63374 | 11.84413 | 15.79218 | 18.95061 | 25.26748 | 28.42592 | 35.5324 | 42.63887
10 | 1 | 64.49401 | 36.56811 | 14.62724 | 19.50299 | 26.00399 | 24.37874 | 32.50498 | 39.00598 | 52.00797 | 58.50897 | 73.13621 | 87.76345 | p : pas en mètre
10 | 1.25 | 61.1986 | 34.69961 | 13.87984 | 18.50646 | 24.67527 | 23.13307 | 30.84409 | 37.01291 | 49.35055 | 55.51937 | 69.39921 | 83.27905 | d : diamètre nominal de la vis (en mètre)
12 | 1.25 | 92.07184 | 62.64568 | 25.05827 | 33.41103 | 44.54804 | 41.76379 | 55.68505 | 66.82206 | 89.09608 | 100.2331 | 125.2914 | 150.3496
12 | 1.5 | 88.12598 | 59.96092 | 23.98437 | 31.97916 | 42.63887 | 39.97394 | 53.29859 | 63.95831 | 85.27775 | 95.93747 | 119.9218 | 143.9062
14 | 1.5 | 124.5456 | 98.86426 | 39.5457 | 52.7276 | 70.30347 | 65.90951 | 87.87934 | 105.4552 | 140.6069 | 158.1828 | 197.7285 | 237.2742
16 | 1.5 | 167.2483 | 151.7277 | 60.69106 | 80.92142 | 107.8952 | 101.1518 | 134.869 | 161.8428 | 215.7905 | 242.7643 | 303.4553 | 364.1464
18 | 1.5 | 216.2342 | 220.6887 | 88.27547 | 117.7006 | 156.9342 | 147.1258 | 196.1677 | 235.4012 | 313.8683 | 353.1019 | 441.3773 | 529.6528
20 | 1.5 | 271.5034 | 307.8848 | 123.1539 | 164.2052 | 218.9403 | 205.2565 | 273.6754 | 328.4105 | 437.8806 | 492.6157 | 615.7696 | 738.9236
22 | 1.5 | 333.0557 | 415.4537 | 166.1815 | 221.5753 | 295.4337 | 276.9691 | 369.2921 | 443.1506 | 590.8674 | 664.7259 | 830.9073 | 997.0888
24 | 2 | 384.4164 | 523.1139 | 209.2456 | 278.9941 | 371.9921 | 348.7426 | 464.9901 | 557.9881 | 743.9842 | 836.9822 | 1046.228 | 1255.473
27 | 2 | 495.7401 | 758.9285 | 303.5714 | 404.7619 | 539.6825 | 505.9523 | 674.6031 | 809.5237 | 1079.365 | 1214.286 | 1517.857 | 1821.428
30 | 2 | 621.2009 | 1056.663 | 422.6651 | 563.5535 | 751.4046 | 704.4418 | 939.2558 | 1127.107 | 1502.809 | 1690.66 | 2113.325 | 2535.991
33 | 2 | 760.7989 | 1423.531 | 569.4123 | 759.2164 | 1012.289 | 949.0205 | 1265.361 | 1518.433 | 2024.577 | 2277.649 | 2847.062 | 3416.474
36 | 3 | 864.937 | 1765.509 | 706.2037 | 941.605 | 1255.473 | 1177.006 | 1569.342 | 1883.21 | 2510.947 | 2824.815 | 3531.019 | 4237.222
Ces tableaux utilisent une formule simplifiée qui ne tient pas compte de l'angle d'hélice, car il n'a qu'une petite influence sur la conversion du couple de serrage vers l'effort de serrage.
L'angle d'hélice est égal à :
Sans frottement, pour un même couple de serrage, l'effort de serrage augmenterait proportionnellement avec la diminution du pas :
Mais l'effort de serrage est principalement influencé par le frottement µ, car la tangente de l'angle d'hélice est petite relativement au frottement.
C'est pourquoi en réalité, et c'est contre intuitif, un pas fin accepte un couple de serrage plus élevé : c'est l'augmentation de la section résistante qui domine la conversion de couple.
NB : à géométrie ISO comparable, le pas fin ne modifie pas significativement la longueur d’engagement nécessaire pour éviter l’arrachage.
Les effets opposés du pas sur la hauteur du filet et sur le nombre de filets engagés se compensent.
Les longueurs d’engagement usuelles restent donc valables pour les pas standards comme pour les pas fins, sauf cas limites ou matériaux très tendres.
𝑪=𝑲⋅𝑭⋅𝒅
𝑭=𝝈⋅𝑨_𝒔
²
𝑨𝒔=𝝅/𝟒(𝒅−𝟎.𝟗𝟑𝟖𝟏𝟗𝟒𝒑)²
𝜆=tan^(−1)⁡〖𝑝/(𝜋𝑑_𝑚 )〗
𝐹=(𝐶.2π)/𝑝
𝐹=(2.𝐶)/𝑑_𝑚 ⋅(1−𝜇.tan 𝜆)/(tan 𝜆+𝜇)